## A-1
評価項目 A-1 コンクリートとの付着強度 | [8 empty] | 別紙-2-3
採用試験方法 |  |  |  |  | 証明機関 |  |  | 証明日
試験方法① |  | 「全素線塗装型PC鋼より線を使用したPC構造物の設計・施工ガイドライン」（平成22年3月 財団法人 土木研究センター）に規定された定着長試験
試験場所 |  | 土研センター | [5 empty] | 供試体作成時 | ひずみ測定時
試験期間 |  | H29.6.1～H29.6.30 |  |  |  |  | 立会日 | 2017-06-01 | 2017-06-01
試験結果 |  |  |  | 65φの長さ | 988mm |  | 立会者 | ○○ ◇◇ | ○○ ◇◇
試験条件 |  | 温度 | 20℃
塗料の種類 |  | エポキシ樹脂
製造者 |  | ○○鋼材
| 供試体の種類・呼び径 |  |  | SBPR7BN・15.2
| 供試体番号 |  |  | 1 |  | 2 |  | 3
| 試験日 |  |  | 2017-06-01 |  | 2017-06-01 |  | 2017-06-01
| ストランド |  |  | ○×□×△ |  | ○×□×△ |  | ○×□×△
| 応力導入量 |  |  | 222KN |  | 222KN |  | 222KN
| コンクリ-ト配合 |  |  | 30-8-40H |  | 30-8-40H |  | 30-8-40H
| コンクリート養生条件 |  |  | 蒸気養生（サイクル）
| 応力導入装置及び規格 |  |  | センターホール油圧ジャッキ
試験記録
| ひずみ | ゲージ位置 |  | 面１ | 面２ | 面１ | 面２ | 面１ | 面２
|  | L0mm | L0mm
|  | L△mm | L△mm
|  | ～ | ～
|  | R△mm | R△mm
|  | R0mm | R0mm
| ひずみグラフ |  |  | 別添
| 0,2%永久伸びに対する荷重の読み取り値 |  |  | グラフ図示
| 写真 | 全景 |  | 別添
|  | ひずみゲージ貼付状況（両面） |  | 別添
試験方法② |  | JSCE-E736-2010
試験場所 |  | 土研センター | [5 empty] | 供試体作成 | ひずみ測定
試験期間 |  | H29.6.1～H29.6.30 |  |  |  |  | 立会日 | 2017-06-01 | 2017-06-01
試験結果 |  | 1.1 |  |  |  |  | 立会者 | ○○ ◇◇ | ○○ ◇◇
試験条件 |  | 温度 | 20℃
塗料の種類 |  | エポキシ樹脂
製造者 |  | ○○鋼材
| 供試体の種類・呼び径 |  |  | SBPR7BN・15.2
| 供試体番号 |  |  | 1 |  | 2 |  | 3
| 試験日 |  |  | 2017-06-01 |  | 2017-06-01 |  | 2017-06-01
| 普通鋼材 |  | 自由端すべり量
初滑荷重
|  |  | 採否 | × |  | ○ |  | ×
| 被覆鋼線 |  | 自由端すべり量
初滑荷重
|  |  | 採否 | × |  | ○ |  | ×
| 養生 |  |  | JIS A 1132の項目を書く
| 供試体寸法（cm） |  |  | 15×15×15 |  | 15.1×15.0×14.9 |  | 15×15×15
| 付着区間長(mm) |  |  | 75 |  | 75 |  | 75
| コンクリートの配合 |  |  | 30-8-20H
| 粗骨材最大寸法(mm) |  |  | 20
| スランプ(cm) |  |  | 8.5
| 圧縮強度（材齢） |  |  | 32.5N(28day)
| 脱型材齢・試験時材齢・養生方法 |  |  | 2day/28day/気中養生
| 載荷速度 |  |  | 毎分50.0N/mm2
| 試験装置の種類及び形式 |  |  | センターホール油圧ジャッキ
| 引抜き荷重～すべり曲線 |  |  | 別添
①定着長
②付着応力比

## A-2
評価項目 A-２ コンクリートとの付着強度の温度依存性
採用試験方法 |  |  |  |  | 証明機関 |  |  | 証明日
試験方法① |  | 「全素線塗装型PC鋼より線を使用したPC構造物の設計・施工ガイドライン」（平成22年3月 財団法人 土木研究センター）に規定された定着長試験
試験場所 |  | 土研センター | [5 empty] | 供試体作成 | ひずみ測定
試験期間 |  | H29.6.1～H29.6.30 |  |  |  |  | 立会日 | 2017-06-01 | 2017-06-01
試験結果 |  |  |  | 65φの長さ | 988mm |  | 立会者 | ○○ ◇◇ | ○○ ◇◇
試験条件 |  | 温度 | 65℃
塗料の種類 |  | エポキシ樹脂
製造者 |  | ○○鋼材
| 供試体の種類・呼び径 |  |  | SBPR7BN・15.2
| 供試体番号 |  |  | 1 |  | 2 |  | 3
| 試験日 |  |  | 2017-06-01 |  | 2017-06-01 |  | 2017-06-01
| ストランド |  |  | ○×□×△ |  | ○×□×△ |  | ○×□×△
| 応力導入量 |  |  | 222KN |  | 222KN |  | 222KN
| コンクリ-ト配合 |  |  | 30-8-40H |  | 30-8-40H |  | 30-8-40H
| コンクリート養生条件 |  |  | 蒸気養生（サイクル）
| 応力導入装置及び規格 |  |  | センターホール油圧ジャッキ
試験記録
| ひずみ | ゲージ位置 |  | 面１ | 面２ | 面１ | 面２ | 面１ | 面２
|  | L0mm | L0mm
|  | L△mm | L△mm
|  | ～ | ～
|  | R△mm | R△mm
|  | R0mm | R0mm
| ひずみグラフ |  |  | 別添
| 0,2%永久伸びに対する荷重の読み取り値 |  |  | グラフ図示
| 写真 | 全景 |  | 別添
|  | ひずみゲージ貼付状況（両面） |  | 別添
試験方法② |  | JSCE-E735-2010
試験場所 |  | 土研センター | [5 empty] | 供試体作成時 | 測定時
試験期間 |  | H29.6.1～H29.6.30 |  |  |  |  | 立会日 | 2017-06-01 | 2017-06-01
試験結果 |  | 0.19mm |  |  |  |  | 立会者 | ○○ ◇◇ | ○○ ◇◇
試験条件 |  | 温度 | 65℃
塗料の種類 |  | エポキシ樹脂
製造者 |  | ○○鋼材
| 供試体の種類・呼び径 |  |  | SBPR7BN・15.2
| 供試体番号 |  |  | 1 |  | 2 |  | 3
| 試験日 |  |  | 2017-06-01 |  | 2017-06-01 |  | 2017-06-01
| ストランド |  | 引張り荷重 | 75% |  | 75% |  | 75%
|  |  | 加熱速度 | 0.5±0.2℃/分 |  | 0.5±0.2℃/分 |  | 0.5±0.2℃/分
|  |  | ６５℃に達したときの端末滑り量 | 0.20mm |  | 0.19mm |  | 0.20mm
| 供試体寸法（cm） |  |  | 110×110×2400 |  | 111×110×2405 |  | 110×110×2400
| コンクリートの配合 |  |  | 30-8-20H
| 粗骨材最大寸法(mm) |  |  | 20
| スランプ(cm) |  |  | 8.5
| 圧縮強度（材齢） |  |  | 32.5N(28day)
| 試験時材齢・養生方法 |  |  | 7day/蒸気養生
| 試験装置の種類及び形式 |  |  | センターホール油圧ジャッキ
①定着長
②昇温試験

## B-1
評価項目 B-1 定着部引張疲労強度
[5 empty] | 証明機関 |  |  | 証明日
試験方法① |  | 「PC箱桁外ケーブルに用いる防錆被覆PC鋼材の性能照査指針」（平成24年4月 公益社団法人 プレストレストコンクリート工学会）に規定された定着具の疲労試験
試験場所 |  | 土研センター |  |  |  |  | 供試体作成時 | 試験中 | 試験終了時
試験期間 |  | H29.6.1～H29.11.1 |  |  |  | 立会日 | 2017-06-01 | 2017-09-01 | 2017-11-01
試験結果 |  | 200万回 |  |  |  | 立会者 | ○○ ◇◇ | ○○ ◇◇ | ○○ ◇◇
試験条件 |  | 温度 | 20℃
塗料の種類 |  | エポキシ樹脂
製造者 |  | ○○鋼材
| 供試体の種類・呼び径 |  |  | SBPR7BN・15.2
| 供試体番号 |  |  | 1 |  | 2 |  | 3
| 試験日 |  |  | 2017-06-01 |  | 2017-06-01 |  | 2017-06-01
| ストランド |  |  | 500mm |  | 500mm |  | 500mm
| 定着方法 |  |  | くさび |  | くさび |  | くさび
| 応力振幅 |  | 上限応力(N/mm2) | 0.6Pu+100 |  | 0.6Pu+100 |  | 0.6Pu+100
|  |  | 下限応力(N/mm2) | 0.6Pu |  | 0.6Pu |  | 0.6Pu
| 振動数 |  |  | 5Hｚ |  | 5Hｚ |  | 5Hｚ
| 応力導入装置及び規格 |  |  | サーボパルサー試験機

## B-2･C-2
評価項目 B-２ 偏向部鋼材疲労強度
評価項目 C-２ 偏向部被覆疲労強度
[5 empty] | 証明機関 |  |  | 証明日
試験方法② |  | JSCE-E734-2010 フレッティング疲労試験
試験場所 |  | 土研センター |  |  |  | 供試体セット時 | 載荷中 | 載荷中 | 終了時
試験期間 |  | H29.6.1～H29.11.1 |  |  | 立会日 | 2017-06-01 | 2017-08-01 | 2017-10-01 | 2017-11-01
試験結果 |  | B-2 | 200万回破断無し |  | 立会者 | ○○ ◇◇ | ○○ ◇◇ | ○○ ◇◇ | ○○ ◇◇
|  | C-2 | 200万回後被覆に異常破断無し
試験条件 |  | 温度 | 25℃
塗料の種類 |  | エポキシ樹脂
製造者 |  | ○○鋼材
| 供試体の種類・呼び径 |  |  | SBPR7BN・19S15.2
| 供試体番号 |  |  | 1 |  | 2 |  | 3
| 試験開始 |  |  | 2017-06-01 |  | 2017-06-01 |  | 2017-06-01
| 試験終了 |  |  | 2017-11-01 |  | 2017-11-01 |  | 2017-11-01
| 振動数 |  |  | ２Hz |  | ２Hz |  | ２Hz
| 荷重 |  | 下限 | 2975.4kN |  | 2975.4kN |  | 2975.4kN
|  |  | 応力変動幅 | 50MPa |  | 50MPa |  | 50MPa
| 繰り返し載荷数 |  |  | 200万回 |  | 200万回 |  | 200万回
| ケーブル配置（曲げ半径）/偏向角（片側） |  |  | 3,100mm/7° |  | 3,100mm/7° |  | 3,100mm/7°
| 定着体 |  |  | 種別・型番
| 偏向具 |  |  | 鋼管φ140mmシース厚5mm
| 樹脂管 |  |  | 高密度ポリエチレン内径114mmシース厚5.5mm
| 試験装置の種類及び形式 |  | ロードセル | 型番
|  |  | アクチュエーター | 型番
|  |  | 加速度計 | 型番
0.6Pu＝2975.4kN

## C-1
評価項目 C-1 耐塩害腐食性
[5 empty] | 証明機関 |  |  | 証明日
試験方法② |  | JIS K 5600-7-1 耐中性塩水噴霧性
試験場所 |  | 土研センター |  |  |  | セット時 | 噴霧継続時 | 噴霧継続時 | 試験終了時
試験期間 |  | H29.6.1～H29.11.1 |  |  | 立会日 | 2017-06-01 | 2017-08-01 | 2017-10-01 | 2017-11-01
試験結果 |  | 3,600時間 |  |  | 立会者 | ○○ ◇◇ | ○○ ◇◇ | ○○ ◇◇ | ○○ ◇◇
試験条件 |  | 温度 | 25℃
塗料の種類 |  | エポキシ樹脂
製造者 |  | ○○鋼材
| 供試体の種類・呼び径 |  |  | SBPR7BN・15.2
| 供試体番号 |  |  | 1 |  | 2 |  | 3
| 試験開始日時 |  |  | 2017-06-01 |  | 2017-06-01 |  | 2017-06-01
| 試験終了日時 |  |  | 2017-11-01 |  | 2017-11-01 |  | 2017-11-01
| 供試体寸法（ｍｍ） |  |  | 300mm |  | 300mm |  | 300mm
| 塩化ナトリウム水溶液濃度 |  |  | 53g/l
| 銅及びニッケルの含有 |  |  | 無し
| ｐH |  |  | 7.1
| 収集装置 |  | 収集濃度 | 50g/l
|  |  | ｐH | 7.2
|  |  | 溶液捕集速度 | 2ml/h
| スプレーキャビネット内温度 |  |  | 35℃
| スプレーキャビネット容量(m3)/天板の角度 |  |  | 0.5/30°
| 試験表面の角度（垂直から） |  |  | 25°
| 試験片の位置変更 |  |  | 定期的に偏向

## C-3
評価項目 C-3 耐薬品性
|  |  | 証明機関 |  | 証明日
試験方法① | 「PC箱桁外ケーブルに用いる防錆被覆PC鋼材の性能照査指針」（平成24年4月 公益社団法人 プレストレストコンクリート工学会）に規定された酸・アルカリ浸漬試験
試験場所 | 土研センター |  |  |  | 試験開始時 | 試験中 | 試験終了時
試験期間 | H29.6.1～H29.7.10 |  |  | 立会日 | 2017-06-01 | 2017-06-20 | 2017-07-15
試験結果 | 異常なし |  |  | 立会者 | ○○ ◇◇ | ○○ ◇◇ | ○○ ◇◇
試験条件 | 温度 | 25℃
塗料の種類 | エポキシ樹脂
製造者 | ○○鋼材
装置及び規格
| 供試体の種類 |  | 1 | 2 |  | 3
| 塩化カルシウム (3mol) | ｐH | 7.6 | 7.6 |  | 7.6
| 水酸化ナトリウム (3mol) | ｐH | 13.2 | 13.2 |  | 13.2
| 水酸化カルシウム (飽和) | ｐH | 12.3 | 12.3 |  | 12.3
| 試験温度 |  | 23℃ | 23℃ |  | 23℃
| 試験時間（浸漬/放置） |  | 1000時間 | 1000時間 |  | 1000時間

## D-1
評価項目 D-1 耐衝撃性
[5 empty] | 証明機関 |  |  | 証明日
試験方法② |  | JIS K 5600-5-3 耐おもり落下性
試験場所 |  | 土研センター | [5 empty] | 測定時 | 測定時
試験期間 |  | H29.7.1～H29.8.1 |  |  |  |  | 立会日 | 2017-07-01 | 2017-08-01
試験結果 |  | 異常なし |  |  |  |  | 立会者 | ○○ ◇◇ | ○○ ◇◇
試験条件 |  | 温度 | 25℃
塗料の種類 |  | エポキシ樹脂
製造者 |  | ○○鋼材
| 供試体の種類・呼び径 |  |  | SBPR7BN・15.2
| 供試体番号 |  |  | 1 |  | 2 |  | 3
| 試験日 |  |  | 2017-07-01 |  | 2017-07-01 |  | 2017-08-01
| ストランド |  |  | 100mm |  | 100mm |  | 100mm
| 試験の種類 |  |  | デュポン式
| おもりの質量 |  |  | 1.8kg
| 落下高さ |  |  | 50cm
| 力積 |  |  | 9.0KN･m
| 温度 |  |  | 25℃ |  | 24℃ |  | 23℃
| 湿度 |  |  | 55% |  | 55% |  | 56%
| 試験前の環境 |  | 温度 | 25℃ |  | 23℃ |  | 25℃
|  |  | 湿度 | 55% |  | 55% |  | 55%
|  |  | 時間 | 16時間 |  | 18時間 |  | 12時間
| おもりの侵入深さを制限するための止め具の有無 |  |  | 無

## D-2
評価項目 D-2 塗膜連続性
[5 empty] | 証明機関 |  |  | 証明日
試験方法② |  | JSCE-E512-2003 ピンホール試験
試験場所 |  | 土研センター | [5 empty] | 測定時 | 測定時
試験期間 |  | H29.7.1～H29.8.1 |  |  |  |  | 立会日 | 2017-07-01 | 2017-08-01
試験結果 |  | 3箇所 |  |  |  |  | 立会者 | ○○ ◇◇ | ○○ ◇◇
試験条件 |  | 温度 | 25℃
塗料の種類 |  | エポキシ樹脂
製造者 |  | ○○鋼材
| 供試体の種類・呼び径 |  |  | SBPR7BN・15.2
| 供試体番号 |  |  | 1 |  | 2 |  | 3
| 試験日 |  |  | 2017-07-01 |  | 2017-07-01 |  | 2017-07-01
| ストランド |  | 被覆厚 | 200μm |  | 200μm |  | 200μm
|  |  | 長さ | 2m |  | 2m |  | 2m
| 試験電圧 |  |  | 3000V |  | 3000V |  | 3000V
| 走査速度 |  |  | 0.5m/s |  | 0.5m/s |  | 0.5m/s
| ピンホール検出数 |  |  | 3 |  | 0 |  | 1
| ピンホール集中の有無 |  |  | 無 |  | 無 |  | 無
| 試験装置の種類及び形式 |  |  | ホリデーディテクター及び探蝕子

## D-3
評価項目 D-3 被覆密着性
[5 empty] | 証明機関 |  |  | 証明日
試験方法② |  | JSCE-E731-2010 被覆密着性試験
試験場所 |  | 土研センター | [5 empty] | 測定時 | 測定時
試験期間 |  | H29.7.1～H29.8.1 |  |  |  |  | 立会日 | 2017-07-01 | 2017-08-01
試験結果 |  | ピンホール等無し |  |  |  |  | 立会者 | ○○ ◇◇ | ○○ ◇◇
試験条件 |  | 温度 | 25℃
塗料の種類 |  | エポキシ樹脂
製造者 |  | ○○鋼材
| 供試体の種類・呼び径 |  |  | SBPR7BN・15.2
| 供試体番号 |  |  | 1 |  | 2 |  | 3
| ストランド |  |  | 2017-07-01 |  | 2017-07-01 |  | 2017-08-01
| 温度 |  |  | 21℃ |  | 21℃ |  | 21℃
| 曲き付け円筒の直径 |  |  | 486.4mm |  | 486.4mm |  | 486.4mm
| 巻き付け角 |  |  | 180° |  | 180° |  | 180°
| ストランド |  | 被覆厚 | 200μm |  | 200μm |  | 200μm
|  |  | 長さ | 2m |  | 2m |  | 2m
| 試験電圧 |  |  | 3000V |  | 3000V |  | 3000V
| 走査速度 |  |  | 0.5m/s |  | 0.5m/s |  | 0.5m/s
| ピンホール検出数 |  |  | 0 |  | 0 |  | 0
| ピンホール集中の有無 |  |  | 無 |  | 無 |  | 無
| 試験装置の種類及び形式 |  |  | ホリデーディテクター及び探蝕子

## D-4
評価項目 D-4 偏向部つぶれ性
[5 empty] | 証明機関 |  |  | 証明日
試験方法② |  | JSCE-E733-2010 偏向部圧縮試験
試験場所 |  | 土研センター | [5 empty] | 測定時 | 測定時
試験期間 |  | H29.6.1～H29.6.2 |  |  |  |  | 立会日 | 2017-06-01 | 2017-06-02
試験結果 |  | 素線の露出が無い |  |  |  |  | 立会者 | ○○ ◇◇ | ○○ ◇◇
試験条件 |  | 温度 | 25℃
塗料の種類 |  | エポキシ樹脂
製造者 |  | ○○鋼材
| 供試体の種類・呼び径 |  |  | SBPR7BN・19S15.2
| 供試体番号 |  |  | 1 |  | 2 |  | 3
| 試験日 |  |  | 2017-06-01 |  | 2017-06-01 |  | 2017-06-02
| ストランド |  | 緊張荷重 | ０．９Py |  | ０．９Py |  | ０．９Py
|  |  | 載荷時間 | ２４H |  | ２４H |  | ２４H
|  |  | 除荷後の状態 （目視） | 露出無し |  | 露出無し |  | 露出無し
| 偏向官 |  | 外径/厚み | 139.8mm/4.5mm
|  |  | 曲げ半径 | 3,000mm
|  |  | 樹脂製保護管 | 高密度ポリエチレン管内径114mmシース厚5.5mm
| 試験装置の種類及び形式 |  |  | ラムチェアー・ジャッキ・コンクリートブロック